## Feuille 1
FIT010 | m² |  | Isolation thermo-acoustique extérieure des conduits métalliques.
Isolation thermo-acoustique extérieure pour conduit métallique circulaire de climatisation, réalisé avec matelas en laine de verre Climaver 202 "ISOVER", selon NF EN 14303, revêtu sur une de ses faces par aluminium renforcé qui agit comme pare-vapeur, incorporant un recouvrement de 5 cm pour le scellement entre tronçons, de 25 mm d'épaisseur, résistance thermique 0,73 m²K/W, conductivité thermique 0,034 W/(mK), fixé avec ruban autoadhésif en aluminium. Comprend le ruban autoadhésif en aluminium pour le scellement des joints.
Code interne |  | Désignation |  | Quantité | Unité | Prix unitaire | Prix total
mt42coi100tb |  | Matelas en laine de verre Climaver 202 "ISOVER", selon NF EN 14303, revêtu sur une de ses faces par aluminium renforcé qui agit comme pare-vapeur, incorporant un recouvrement de 5 cm pour le scellement entre tronçons, de 25 mm d'épaisseur, résistance thermique 0,73 m²K/W, conductivité thermique 0,034 W/(mK), Euroclasse A2-s1, d0 de réaction au feu selon NF EN 13501-1. |  | 1.1 | m² | 7.08 | 7.79
mt42con020 |  | Ruban autoadhésif en aluminium, de 50 microns d'épaisseur et 65 mm de largeur, à base de résines acryliques, pour le scellement et la fixation de l'isolation. |  | 1.5 | m | 0.19 | 0.29
mo054 |  | Compagnon professionnel III/CP2 poseur d'isolants rigides ou flexibles. |  | 0.109 | h | 30.2 | 3.29
mo101 |  | Ouvrier professionnel II/OP poseur d'isolants rigides ou flexibles. |  | 0.109 | h | 26.02 | 2.84
|  | Frais de chantier des unités d'ouvrage |  | 2 | % | 14.21 | 0.28
Coût d'entretien décennal: 0,72€ les 10 premières années. | [5 empty] | Montant total HT: | 14.49